## 124252967
Détails du NNO |  |  | Plateforme de Production
NNO |  | Date de création |  | Date de création |  | Position NOI (Actif / Annulé) | NOI remplaçant |  | Date d'annulation |  | Type de donnée/d'information |  | CJM |  | Date d'annulation
8040-12-425-2967 |  | 13-06-2024 |  | 23-10-2024 |  | 0 |  |  |  |  | 4 |  | 3 |  | YB, ZF
Libellé français |  |  |  |  | Type NOI (Officiel / Attente) |  | NOMJ |  | Nb MaJ NAT |  | Code dénomination |  | GIA |  | Utilisateurs nationaux
RUBAN ADHESIF |  |  |  |  | NNO officiel |  | 002 |  | 004 |  | 11212 |  | A14300
Code de démilitarisation | Resp. |  | CodeCrit
Références associées
Référence |  |  | Code entreprise |  | MER | CCR | CV | CDD | RCDD | CVRA | J | PRPY |  | Documentation
Entreprise (Raison Sociale)
SEAPROTECT TAPE G120 45MM |  |  | DH081 |  | 4 | 3 | 2 | 4 | ZG | A |  | 0
SAINT-GOBAIN ISOVER G+H AKTIENGESELLSCHAFT
600202 |  |  | F3370 |  | 4 | 5 | 2 | 3 | ZF | A
SAINT-GOBAIN ISOVER
SEAPROTECT TAPE G120 - 45MM |  |  | F3370 |  | 4 | 5 | 2 | 3 | ZF | A
SAINT-GOBAIN ISOVER
Caractéristiques descriptives
Code Question (MRC) | Libellé Question (MRC) | [5 empty] | Description : Réponse en texte clair
NAME | DENOMINATION | [5 empty] | RUBAN ADHESIF
ABSW | ETAT DE SURFACE | [5 empty] | DEPOLI / MAT
AKGG | LONGUEUR NOMINALE | [5 empty] | 50.0 METRES
AKGF | LARGEUR NOMINALE | [5 empty] | 45.0 MILLIMETRES
CSJX | EMPLACEMENT DE L'ADHESIF | [5 empty] | UNE FACE / COTE
AZKQ | TEMPERATURE DE SERVICE | [5 empty] | MINUS 25.0 DEGRES CELSIUS MINIMAL AND 70.0 DEGRES CELSIUS MAXIMAL
MATT | MATIERE | [5 empty] | DE BASE TISSU DE VERRE#BORD ADHESIF
HUES | COULEUR | [5 empty] | DE BASE BLANC
AJQE | DEGRE DE TRANSPARENCE DE LA MATIERE | [5 empty] | OPAQUE
ADZC | PROTECTION CONTRE L'ENVIRONNEMENT | [5 empty] | RESISTANT A LA CHALEUR
FEAT | CARACTERISTIQUES SPECIALES | [5 empty] | STORAGE CONDITIONS: -5 TO 30 DEG C, DRY IN THE WAREHOUSE; ADHESIVE: SOLVENT-FREE, MODIFIED ACRYLIC ADHESIVE, WATER-RESISTANT CARRIER MATERIAL: GLASS FABRIC, WEIGHT 120 G/M2; LAYING TEMPERATURE: 5 TO 35 DEG C /// LAGERBEDINGUNGEN: -5 TO 30 DEG C, TROCKEN IM LAGER; KLEBER: LOESEMITTELFREIER, MODIFIZIERTER ACRYLATKLEBER, WASSERBESTAENDIG TRAEGERMATERIAL: GLASGEWEBE, GEWICHT 120 G/M2; VERLEGETEMPERATUR: 5 TO 35 DEG C
CLQL | DENOMINATION USUELLE | [5 empty] | SELF-ADHESIVE GLASS CLOTH TAPE /// SELBSTHAFTES GLASGEWEBEBAND
TEXT | CARACTERISTIQUES DESCRIPTIVES GENERALES | [5 empty] | SOLVENT-FREE, FREE OF ISOCYANATE, PVC, HEAVY METALS AND HALOGENS; LOW FLAME SPREAD CERTIFICATION-NUMBER: 118.212 (IMO) /// LOESEMITTELFREI, FREI VON ISOCYANAT, PVC, SCHWERMETALLEN UND HALOGENEN; GERINGE FLAMMENAUSBREITUNG ZERTIFIZIERUNGSNUMMER: 118.212 (IMO)