## 143560840
Détails du NNO |  |  | Production
NNO |  | Date de création |  | Date de création |  | Position NOI (Actif / Annulé) | NOI remplaçant |  | Date d'annulation |  | Type de donnée/d'information |  | CJM |  | Date d'annulation
8030-14-356-0840 |  | 1979-04-05 |  | 2016-05-04 |  | 0 |  |  |  |  | 1 |  |  |  | WG, YA, YS, YW, ZB, ZF, ZR
Libellé français |  |  |  |  | Type NOI (Officiel / Attente) |  | NOMJ |  | Nb MaJ NAT |  | Code dénomination |  | GIA |  | Utilisateurs nationaux
PRODUIT D'ETANCHEITE |  |  |  |  | NNO officiel |  | 026 |  | 048 |  | 03268 |  | A536D0
Code de démilitarisation | Resp. |  | CodeCrit
Références associées
Référence |  |  | Code entreprise |  | MER | CCR | CV | CDD | RCDD | CVRA | J | PRPY |  | Documentation
Entreprise (Raison Sociale)
RTV732INC0L0RE-TU 90ML |  |  | F0229 |  | 4 | 3 | 9 | 4 | 65 | B |  | 0
LE JOINT FRANCAIS
RTV732TINC0L0RE |  |  | F0107 |  | 4 | 3 | 2 | 4 | 23 | B |  | 0
RHODIA CHIMIE
SILASTIC732RTVINC0L0RE |  |  | F0229 |  | 4 | 3 | 9 | 4 | 65 | B |  | 0
LE JOINT FRANCAIS
RTV732INC0L0RE |  |  | K7750 |  | 3 | 5 | 2 | 4 | 65 | D |  | 0
DOW CORNING LTD
RTV732INCOLORE |  |  | F0107 |  | 4 | 5 | 2 | 4 | 65 | B |  | 0
RHODIA CHIMIE
Caractéristiques descriptives
Code Question (MRC) | Libellé Question (MRC) | [5 empty] | Description : Réponse en texte clair
NAME | DENOMINATION | [5 empty] | PRODUIT D'ETANCHEITE
HUES | COULEUR | [5 empty] | BLANC OR NOIR OR INCOLORE
AGXW | ASPECT PHYSIQUE | [5 empty] | PATE
AMEX | PROCEDE DE CONSERVATION / DURCISSEMENT | [5 empty] | SECHE A L'AIR
ABJH | TEMPERATURE DE SERVICE | [5 empty] | 220,0 DEGRES CELSIUS
SUPP | CARACTERISTIQUES SUPPLEMENTAIRES | [5 empty] | DENSITE 1,04 A 20 DEGRES C.DURETESHORE A:29.RESISTANCE A LA TRACTION:2,63 MPA.DUREE DE CONSERVATION MINIMUM APRES LIVRAISON:15 MOIS
ARAY | TEMPS DE PRISE / SECHAGE | [5 empty] | POLYMERISATION 24 HEURES A 25 DEGRES C.
ARBF | DILUTION A L'EAU | [5 empty] | NON INCLUS
AQMF | CATALYSEUR SEPARE | [5 empty] | NON INCLUS
AMSP | MATIERE DE BASE | [5 empty] | RESINE