## Inventaire déchets
Nom du site : |  | ADEME - ACIER POLI | Analyses Externes
Etabli par CURIUM le |  | 2023-09-12 |  | Version: 3
Partie 1 du rapport de caractérisation | [15 empty] | Partie 2 du rapport de caractérisation
Déchets sur site | [5 empty] | Quantités et conditionnements |  |  |  |  | Nomenclature réglementaire |  |  | Nomenclature d'usage |  | Partie confidentielle
N° | Localisation - zone | Désignation du déchet | Photo 1 | Photo 2 | Photo 3 | Aspect | Conditionnements | Unités | Densité estimée | Tonnage (t) | Code CED | Intitulé du code CED | Propriétés de dangers retenues | Terminologie filière du déchet | Analyses / tests terrains effectués | Précisions CURIUM / Recommandations particulières | Déchets à évacuer | Procédé de traitement envisagé | désignation + cond. | Travaux | Nombre zones de sol ou rétention ou cuve | Longueur (m) | Surface (m²) | Volumes (m3)
1 | Bassins - Fosses | Terre / boue Bassin 1 |  |  |  | Solide | Vrac | - | 1.2 | 116.64 | 11 01 09 * | - déchets provenant du traitement chimique de surface et du revêtement des métaux et autres matériaux - boues et gâteaux de filtration contenant des substances dangereuses | HP6 : Toxicité aiguë HP14 : Ecotoxique | Terre souillée | densité pack ISDI pack 8 métaux cyanures (libres et totaux) granulométrie multifractions étude phytomanagement | Vboues ≈ 97,2 m3 densité mesurée: 0,85. Densité retenue 1,2 (pour tenir compte du foisonnement lors du prélèvement) Pack ISDI: le seuil ISDI est dépassé pour sulfates, fraction soluble, fluorure, chlorure, nickel. L'ancien seuil ISDND est dépassé pour le sélénium (2,9 vs 0,5 mg/kg). Pack 8 métaux: Les analyses sur brut (pire cas avec info) font ressortir les propriétés de danger HP5, HP7, HP10, HP11, HP14 cyanures: cyanures totaux 120 mg/kg -> K1 (charte FNADE. Seuil K1 car > 50 mg/kg) Granulométrie: cf rapport Etude phytomanagement: cf rapport | oui | ISDD sans stabilisation | Terre / boue Bassin 1-Vrac | - | - | - | - | -
2 | Bassins - Fosses | Terre / boue Bassin 2 |  |  |  | Solide | Vrac | - | 1.6 | 114.24 | 11 01 09 * | - déchets provenant du traitement chimique de surface et du revêtement des métaux et autres matériaux - boues et gâteaux de filtration contenant des substances dangereuses | HP6 : Toxicité aiguë HP14 : Ecotoxique | Terre souillée | densité pack ISDI pack 8 métaux cyanures (libres et totaux) granulométrie multifractions étude phytomanagement | Vboues ≈ 71,4 m3 densité mesurée: 1,4. Densité retenue 1,6 (pour tenir compte du foisonnement lors du prélèvement) Pack ISDI: le seuil ISDI est dépassé pour sulfates, fraction soluble, chlorure, nickel, cuivre. Les anciens seuils ISDND ne sont pas dépassés. Pack 8 métaux: Les analyses sur brut (pire cas avec info) font ressortir les propriétés de danger HP7, HP10. cyanures: cyanures totaux 170 mg/kg -> K1 (charte FNADE. Seuil K1 > 50 mg/kg) Granulométrie: cf rapport Etude phytomanagement: cf rapport | oui | ISDND | Terre / boue Bassin 2-Vrac | - | - | - | - | -
3 | Bassins - Fosses | Terre / boue Bassin 3 |  |  |  | Solide | Vrac | - | 1.6 | 92.32 | 11 01 10 | - déchets provenant du traitement chimique de surface et du revêtement des métaux et autres matériaux - boues et gâteaux de filtration autres que ceux visés à la rubrique 11 01 09 * | - | Terre souillée | densité pack ISDI pack 8 métaux cyanures (libres et totaux) granulométrie multifractions étude phytomanagement | Vboues ≈ 57,7 m3 densité mesurée: 1,4. Densité retenue 1,6 (pour tenir compte du foisonnement lors du prélèvement) Pack ISDI: le seuil ISDI est dépassé pour fraction soluble, chlorure, nickel. Les anciens seuils ISDND ne sont pas dépassés. Pack 8 métaux: Les analyses sur brut (pire cas avec info) font ressortir la propriété de danger HP7. cyanures: cyanures totaux 18 mg/kg -> K3 (charte FNADE. Seuil K3 < 25 mg/kg) Granulométrie: cf rapport Etude phytomanagement: cf rapport | oui | ISDND | Terre / boue Bassin 3-Vrac | - | - | - | - | -
4 | Bassins - Fosses | Terre / boue Bassin 4 |  |  |  | Solide | Vrac | - | 1.5 | 76.05 | 11 01 10 | - déchets provenant du traitement chimique de surface et du revêtement des métaux et autres matériaux - boues et gâteaux de filtration autres que ceux visés à la rubrique 11 01 09 * | - | Terre souillée | densité pack ISDI pack 8 métaux cyanures (libres et totaux) granulométrie multifractions étude phytomanagement | Vboues ≈ 50,7 m3 densité mesurée: 1,3. Densité retenue 1,5 (pour tenir compte du foisonnement lors du prélèvement) Pack ISDI: le seuil ISDI est dépassé pour fraction soluble, chlorure, nickel. Les anciens seuils ISDND ne sont pas dépassés. Pack 8 métaux: Les analyses sur brut (pire cas avec info) font ressortir la propriété de danger HP7. cyanures: cyanures totaux 14 mg/kg -> K3 (charte FNADE. Seuil K3 < 25 mg/kg) Granulométrie: cf rapport Etude phytomanagement: cf rapport | oui | ISDND | Terre / boue Bassin 4-Vrac | - | - | - | - | -
5 | Bassins - Fosses | Terre / boue Bassin 5 |  |  |  | Solide | Vrac | - | 1.6 | 80 | 11 01 09 * | - déchets provenant du traitement chimique de surface et du revêtement des métaux et autres matériaux - boues et gâteaux de filtration contenant des substances dangereuses | HP6 : Toxicité aiguë HP14 : Ecotoxique | Terre souillée | densité pack ISDI pack 8 métaux cyanures (libres et totaux) granulométrie multifractions étude phytomanagement | Vboues > 25,2 m3 (blocage lié à la présence de cailloux). Estimé le double soit 50 m3. densité mesurée: 1,4. Densité retenue 1,6 (pour tenir compte du foisonnement lors du prélèvement) Pack ISDI: le seuil ISDI est dépassé pour sulfate, fraction soluble, nickel, sélénium. Les anciens seuils ISDND ne sont pas dépassés. Pack 8 métaux: Les analyses sur brut (pire cas avec info) font ressortir la propriété de danger HP7. cyanures: cyanures totaux 150 mg/kg -> K1 (charte FNADE. Seuil K1 > 50 mg/kg) Granulométrie: cf rapport Etude phytomanagement: cf rapport | oui | ISDND | Terre / boue Bassin 5-Vrac | - | - | - | - | -
6 | Bassins - Fosses | Terre / boue Bassin 8 |  |  |  | Solide | Vrac | - | 1.6 | 115.2 | 11 01 10 | - déchets provenant du traitement chimique de surface et du revêtement des métaux et autres matériaux - boues et gâteaux de filtration autres que ceux visés à la rubrique 11 01 09 * | - | Terre souillée | densité pack ISDI pack 8 métaux cyanures (libres et totaux) granulométrie multifractions étude phytomanagement | Zone végétalisée Vboues > 36,2 m3 (blocage lié à la présence de cailloux). Estimé le double soit 72 m3. densité mesurée: 1,4. Densité retenue 1,6 (pour tenir compte du foisonnement lors du prélèvement) Pack ISDI: le seuil ISDI n'est dépassé pour aucun paramètre. Pack 8 métaux: Les analyses sur brut (pire cas avec info) font ressortir la propriété de danger HP7 (300 vs 190 mg/kg). cyanures: cyanures totaux 13 mg/kg -> K3 (charte FNADE. Seuil K3 < 25 mg/kg) Granulométrie: cf rapport Etude phytomanagement: cf rapport | oui | ISDI | Terre / boue Bassin 8-Vrac | - | - | - | - | -
7 | Bassins - Fosses | Terre / boue fosse 1 |  |  |  | Solide | Vrac | - | 1.6 | 44.48 | 11 01 09 * | - déchets provenant du traitement chimique de surface et du revêtement des métaux et autres matériaux - boues et gâteaux de filtration contenant des substances dangereuses | HP6 : Toxicité aiguë HP14 : Ecotoxique | Terre souillée | densité pack ISDI pack 8 métaux cyanures (libres et totaux) granulométrie multifractions étude phytomanagement | Vboues ≈ 27,8 m3 densité mesurée: 1,6. Densité retenue 1,6 Pack ISDI: le seuil ISDI est dépassé pour fluorure, chlorure, nickel, cuivre, sélénium, baryum. L'ancien seuil ISDND est dépassé pour la fraction soluble (81 000 vs 60 000 mg/kg) et le sélénium (9,5 vs 0,5 mg/kg). Pack 8 métaux: Les analyses sur brut (pire cas avec info) font ressortir les propriétés de danger HP7, HP10, HP11. cyanures: cyanures totaux 2 200 mg/kg -> K1 (charte FNADE. Seuil K1 > 50 mg/kg) Granulométrie: cf rapport Etude phytomanagement: cf rapport | oui | ISDD avec stabilisation | Terre / boue fosse 1-Vrac | - | - | - | - | -
8 | Bassins - Fosses | Eau - fosses 2 + 3 |  |  |  | Liquide | Vrac | - | 1 | 6.8 | 16 10 01 * | déchets liquides aqueux contenant des substances dangereuses | HP14 : Ecotoxique | Eau souillée | pH neutre test brûle négatif absence de détection de COV pack base rejet milieu naturel complément pack base rejet milieu naturel pack 8 métaux | Veau ≈ 6,8 m3 Les seuils de rejets de substances dangereuses sont dépassés pour la DCO (150 vs 125 mg/l) et le cuivre (0,4 vs 0,15 mg/l) | oui | Traitement physico-chimique | Eau - fosses 2 + 3-Vrac | - | - | - | - | -
9 | GRV | GRV "A" |  |  |  | Liquide | GRV 1000 L | 19 | 1 | 19 | 16 10 01 * | déchets liquides aqueux contenant des substances dangereuses | HP14 : Ecotoxique | Eau souillée | pH 9 test brûle négatif absence de détection de COV pack base rejet milieu naturel complément pack base rejet milieu naturel pack 8 métaux | 38 GRV pleins dans la zone "A/B" (cf. plan dans rapport), soit considérés 19 GRV "A" et 19 GRV "B". Echantillon composite GRV-A constitué d'un prélèvement de 12 GRV (7 non accessibles): liquide clair. Les seuils de rejets de substances dangereuses ne sont dépassés pour aucun paramètre. Toutefois, le déchet est à évacuer car le pH est de 9 et il est conditionné. | oui | Traitement physico-chimique | GRV "A"-GRV 1000 L | - | - | - | - | -
10 | GRV | GRV "B" |  |  |  | Liquide | GRV 1000 L | 19 | 1 | 19 | 16 10 01 * | déchets liquides aqueux contenant des substances dangereuses | HP14 : Ecotoxique | Eau souillée | pH 9 test brûle négatif absence de détection de COV pack base rejet milieu naturel complément pack base rejet milieu naturel pack 8 métaux | 38 GRV pleins dans la zone "A/B" (cf. plan dans rapport), soit considérés 19 GRV "A" et 19 GRV "B". Echantillon composite GRV-B constitué d'un prélèvement de 12 GRV (7 non accessibles): liquide jaunâtre. Les seuils de rejets de substances dangereuses sont dépassés pour la DCO, le cuivre, le nickel. | oui | Traitement physico-chimique | GRV "B"-GRV 1000 L | - | - | - | - | -
11 | GRV | GRV vide |  |  |  | Autres | GRV 1000 L | 3 | - | 0.15 | 15 01 10 * | emballages contenant des résidus de substances dangereuses ou contaminés par de tels résidus | HP14 : Ecotoxique | Emballages vides souillés par des substances dangereuses | - | 1 GRV vide en zone "A/B" et 2 GRV vides en zone "C/D" | oui | Co-incinération en cimenterie | GRV vide-GRV 1000 L | - | - | - | - | -
12 | GRV | GRV "C" |  |  |  | Liquide | GRV 1000 L | 16 | 1 | 16 | 16 10 01 * | déchets liquides aqueux contenant des substances dangereuses | HP14 : Ecotoxique | Eau souillée | pH 9 test brûle négatif absence de détection de COV pack base rejet milieu naturel complément pack base rejet milieu naturel pack 8 métaux | 32 GRV pleins dans la zone "C/D" (cf. plan dans rapport), soit considérés 16 GRV "C" et 16 GRV "D". Echantillon composite GRV-C constitué d'un prélèvement de 12 GRV (4 non accessibles): liquide jaune clair. Les seuils de rejets de substances dangereuses sont dépassés pour le cuivre (0,9 vs 0,15 mg/l). | oui | Traitement physico-chimique | GRV "C"-GRV 1000 L | - | - | - | - | -
13 | GRV | GRV "D" |  |  |  | Liquide | GRV 1000 L | 16 | 1 | 16 | 15 01 10 * | déchets liquides aqueux contenant des substances dangereuses | HP14 : Ecotoxique | Eau souillée | pH 8 test brûle négatif absence de détection de COV pack base rejet milieu naturel complément pack base rejet milieu naturel pack 8 métaux | 32 GRV pleins dans la zone "C/D" (cf. plan dans rapport), soit considérés 16 GRV "C" et 16 GRV "D". Echantillon composite GRV-D constitué d'un prélèvement de 13 GRV (3 non accessibles): liquide jaune clair. Les seuils de rejets de substances dangereuses sont dépassés pour le cuivre (1,3 vs 0,15 mg/l). | oui | Traitement physico-chimique | GRV "D"-GRV 1000 L | - | - | - | - | -
14 | Cuves | Liquide cuve cylindrique grise |  |  |  | Déchets non dangereux | Vrac | - | 1 | 1.7 | 16 10 02 | déchets liquides aqueux autres que ceux visés à la rubrique 16 10 01 | - | Eau claire | pH test de brûle | Cuve cylindrique horizontale, grise, trou d’homme ouvert. Ancien contenu : eau de javel Volume liquide estimé 1 700 L. Une seule phase aqueuse claire + pH 7 + test brûle négatif + pas de macro-déchets dangereux | non | - | Liquide cuve cylindrique grise-Vrac | - | - | - | - | -
15 | Cuves | Liquide rétentions local cuves |  |  |  | Déchets non dangereux | Vrac | - | 1 | 10 | 16 10 02 | déchets liquides aqueux autres que ceux visés à la rubrique 16 10 01 | - | Eau claire | pH test de brûle | Liquide contenu dans les rétentions Volume liquide estimé 10 000 L. Une seule phase aqueuse claire + pH 7 + test brûle négatif + pas de macro-déchets dangereux | non | - | Liquide rétentions local cuves-Vrac | - | - | - | - | -
16 | Big-bag | terre dans big-bag |  |  |  | Déchets non dangereux | Big-bag | 1 | - | 0.2 | 11 01 99 | - déchets provenant du traitement chimique de surface et du revêtement des métaux et autres matériaux - déchets non spécifiés ailleurs | - | Terre souillée | pack ISDI pack 8 métaux cyanures (libres et totaux) | big-bag contenant un mélange de terre (environ 200 kg) et d'EVS (bac, poubelle plastique...) Pack ISDI: le seuil ISDI est dépassé pour le nickel. Les anciens seuils ISDND ne sont pas dépassés. Pack 8 métaux: Les analyses sur brut (pire cas avec info) font ressortir les propriétés de danger HP7, HP10. cyanures: cyanures totaux 1,3 mg/kg -> K3 (charte FNADE. Seuil K3 < 25 mg/kg) | oui | ISDND | terre dans big-bag-Big-bag | - | - | - | - | -
17 | Big-bag | EVS dans big-bag |  |  |  | Autres | Vrac | 1 | - | 0.1 | 15 01 10 * | emballages contenant des résidus de substances dangereuses ou contaminés par de tels résidus | HP14 : Ecotoxique | Emballages vides souillés par des substances dangereuses | - | big-bag contenant un mélange de terre (environ 200 kg) et d'EVS (bac, poubelle plastique...) | oui | Co-incinération en cimenterie | EVS dans big-bag-Vrac | - | - | - | - | -
Note on N5: A comprendre dans le sens "propriétés de danger confirmées" (suite à la présence de pictogramme ou d'analyses terrain et/ou externe)
Note on N6: Jérôme BISCH: propriétés de danger basées sur l'analyse du pack ISDI ainsi que sur celle des cyanures, en l'absence de conclusion possible sur le pack 8 métaux sans spéciation
Note on N7: Jérôme BISCH: propriétés de danger basées sur l'analyse du pack ISDI ainsi que sur celle des cyanures, en l'absence de conclusion possible sur le pack 8 métaux sans spéciation
Note on N8: Jérôme BISCH: propriétés de danger basées sur l'analyse du pack ISDI ainsi que sur celle des cyanures, en l'absence de conclusion possible sur le pack 8 métaux sans spéciation
Note on N9: Jérôme BISCH: propriétés de danger basées sur l'analyse du pack ISDI ainsi que sur celle des cyanures, en l'absence de conclusion possible sur le pack 8 métaux sans spéciation
Note on N10: Jérôme BISCH: propriétés de danger basées sur l'analyse du pack ISDI ainsi que sur celle des cyanures, en l'absence de conclusion possible sur le pack 8 métaux sans spéciation
Note on N11: Jérôme BISCH: propriétés de danger basées sur l'analyse du pack ISDI ainsi que sur celle des cyanures, en l'absence de conclusion possible sur le pack 8 métaux sans spéciation
Note on N12: Jérôme BISCH: propriétés de danger basées sur l'analyse du pack ISDI ainsi que sur celle des cyanures, en l'absence de conclusion possible sur le pack 8 métaux sans spéciation
Note on N21: Jérôme BISCH: propriétés de danger basées sur l'analyse du pack ISDI ainsi que sur celle des cyanures, en l'absence de conclusion possible sur le pack 8 métaux sans spéciation

## Liste
Liquide
Solide
Bouteille de gaz
Autres
Déchets non dangereux
-
| Propriété de dangers retenues |  | Terminologie filière du déchet |  | Procédés de traitement | Conditionnements | Décision Oui / Non
| HP1 : Explosif | Liquide | Liquide acide minéral |  | Incinération | Vrac | Oui
| HP2 : Comburant |  | Liquide basique minéral |  | Régénération | GRV 1000 L | Non
| HP3 : Inflammable |  | Liquide contenant des métaux lourds |  | Co-incinération en cimenterie | Fût 220 L | -
| HP4 : Irritant – Irritation cutanée et lésions oculaires |  | Eau souillée |  | Evapo-incinération | Fût 110 L
| HP5 : Toxicité spécifique |  | Effluent contaminé aux PCB (>50ppm) |  | Traitement physico-chimique | Fût 60 L | Travaux
| HP6 : Toxicité aiguë |  | Liquide haut pouvoir calorifique (Solvant, etc…) |  | Régénération/Valorisation matière | Fût 30 L | Nettoyage sol
| HP7 : Cancérogène |  | Liquide bas pouvoir calorifique (Liquide organique, effluent de nettoyage, etc…) |  | ISDI | Fût 20 L | Nettoyage rétention
| HP8 : Corrosif |  | Liquide acide organique |  | ISDND | Fût 10 L | Nettoyage/Dégazage/Inertage Cuve et canalisations associées
| HP9 : Infectieux |  | Liquide basique organique |  | ISDD sans stabilisation | Seau 50 L | Nettoyage Fosse
| HP10 : Toxique pour la reproduction |  | Liquide organique polymérisable |  | ISDD avec stabilisation | Seau 30 L | Gestion en SS4
| HP11 : Mutagène |  | Liquide halogéné et/ou soufré |  | Traitement spécifique (pyrométallurgique, hydrométallurgique, distillation) | Seau 20 L | Curage des caniveaux ouverts
| HP12 : Dégagement d’un gaz à toxicité aigüe |  | Fioul domestique |  | Stockage en mine de sel | Seau 10 L | Inertage de fosse
| HP13 : Sensibilisant |  | Huile |  | Incinération spécifique (1200 °C) | Seau 5 L | -
| HP14 : Ecotoxique |  | Fluide diélectrique et huile contaminées aux PCB (>50ppm) |  | Vitrification | Bidon 30 L
| HP15 : Propriétés dangereuses susmentionnées non présentes dans le déchet d’origine |  | Boues minérales |  | Traitement en centre spécifique | Bidon 20 L
|  |  | Boues organiques |  | Démantèlement | Bidon 10 L
|  | Solide | Solide acide minéral |  | Valorisation matière | Bidon 5 L
|  |  | Solide acide minéral pulvérulent |  | Traitement biologique (compostage, méthanisation) | Sac 25 kg
|  |  | Solide basique minéral |  | Station d'épuration | Sac 20 kg
|  |  | Solide basique minéral pulvérulent |  | - | Sac 10 kg
|  |  | Déchet minéral solide autres qu'acide, basique |  |  | Flacon 1 L
* Recommandations particulières |  |  | Solide contenant des métaux lourds |  |  | Caisse
Besoin de reconditionnement (Conditionnements non conformes ADR, dégradés, etc… |  |  | Solide souillés aux PCB |  |  | Palette
Difficultés de reconditionnement selon la nature des déchets (pulvérulents, pris en masse, produits réactifs etc …) |  |  | Matériaux contenant de l'amiante |  |  | Big-bag
Difficultés de reconditionnement selon stockage (en hauteur…) ou des éléments de sécurité |  |  | Solide organique |  |  | Rouleau
|  |  | Solide organique pulvérulent |  |  | -
Solide halogéné et/ou soufré
Pâteux organique
Pâteux halogéné et/ou soufré
Fioul lourd
Brai de fond de cuve de fioul lourd
Peintures
|  | Bouteille de gaz | Bouteille de gaz de l'air (O2, N2, CO2, etc…)
Bouteille de gaz inflammable
Bouteille de gaz acétylène
Bouteille de gaz autres
|  | Autres | Produits chimiques de laboratoire non réactif (contenant <10L)
Produits chimiques de laboratoire réactif (contenant <10L)
Absorbants ou matériaux souillés par des substances chimiques
Déchets contenants du mercure
Condensateurs ou éléments de transformateur souillés d'huile non contaminée aux PCB
Condensateurs ou éléments de transformateurs souillés aux PCB
Déchets RNR
Bouteilles de résine échangeuses d'ions
DASRI
Piles lithium
Piles autres que lithium
Tubes néons ou autres sources lumineuses
Aérosols
Emballages vides souillés par des substances dangereuses
Traverses de chemin de fer
|  | Déchets non dangereux | Extincteurs
Emballages vides non souillés
Déchets inertes non pollués (Gravats, déblai, etc…)
Pneumatiques
Métaux
DIB
DEEE
|  |  | Eau claire | Possibilité d'ajouter une catégorie si justifié sur le terrain lors du diagnostic
Terre souillée

## TCD (Déchets à évacuer)
Travaux | -
Déchets à évacuer | (Tous)
Localisation - zone | (Tous)
Conditionnements | (Tous)
Étiquettes de lignes | Quantité (t) | Somme de Unités
Terre souillée | 639.13 | 1
ISDD sans stabilisation | 116.64 | 0
Terre / boue Bassin 1 | 116.64 | 0
ISDI | 115.2 | 0
Terre / boue Bassin 8 | 115.2 | 0
ISDND | 362.81 | 1
Terre / boue Bassin 2 | 114.24 | 0
Terre / boue Bassin 3 | 92.32 | 0
Terre / boue Bassin 4 | 76.05 | 0
Terre / boue Bassin 5 | 80 | 0
terre dans big-bag | 0.2 | 1
ISDD avec stabilisation | 44.48 | 0
Terre / boue fosse 1 | 44.48 | 0
Eau souillée | 76.8 | 70
Traitement physico-chimique | 76.8 | 70
Eau - fosses 2 + 3 | 6.8 | 0
GRV "A" | 19 | 19
GRV "B" | 19 | 19
GRV "C" | 16 | 16
GRV "D" | 16 | 16
Eau claire | 11.7 | 0
- | 11.7 | 0
Liquide cuve cylindrique grise | 1.7 | 0
Liquide rétentions local cuves | 10 | 0
Emballages vides souillés par des substances dangereuses | 0.25 | 4
Co-incinération en cimenterie | 0.25 | 4
EVS dans big-bag | 0.1 | 1
GRV vide | 0.15 | 3
Total général | 727.88 | 75

## TCD travaux
Localisation - zone | (Tous)
Travaux | -
Étiquettes de lignes | Nb. zones de sol ou rétention ou cuve | Total surface sol (m²) | Total Longueur (m)
terre dans big-bag | 0 | 0 | 0
GRV "C" | 0 | 0 | 0
GRV "B" | 0 | 0 | 0
Terre / boue Bassin 2 | 0 | 0 | 0
Liquide cuve cylindrique grise | 0 | 0 | 0
Terre / boue Bassin 3 | 0 | 0 | 0
Terre / boue Bassin 1 | 0 | 0 | 0
Terre / boue Bassin 4 | 0 | 0 | 0
GRV vide | 0 | 0 | 0
Terre / boue Bassin 5 | 0 | 0 | 0
GRV "D" | 0 | 0 | 0
Terre / boue Bassin 8 | 0 | 0 | 0
Liquide rétentions local cuves | 0 | 0 | 0
Terre / boue fosse 1 | 0 | 0 | 0
EVS dans big-bag | 0 | 0 | 0
Eau - fosses 2 + 3 | 0 | 0 | 0
GRV "A" | 0 | 0 | 0
Total général | 0 | 0 | 0

## TCD (EVS recond)
Déchets à évacuer | (Tous)
Étiquettes de lignes | Somme de Unités
Vrac | 1
GRV 1000 L | 73
Big-bag | 1
Total général | 75

## EVS recond
EVS
EVS | unités | masse / unité (kg) | masse (t)
Bidon 10 L | 0 | 0.5 | 0
Bidon 20 L | 0 | 1 | 0
Bidon 30 L | 0 | 1.2 | 0
Big-bag 1000L | 0 | 1 | 0
Fût 220 L | 0 | 17 | 0
Fût 30 L | 0 | 2.5 | 0
GRV 1000 L | 73 | 50 | 3.65
Palette bois | 0 | 20 | 0
Seau 20 L | 0 | 1 | 0
Seau 30 L | 0 | 1.2 | 0
Seau 5 L | 0 | 0.25 | 0
|  | total | 3.65
Note on B2: à extraire de l'onglet "TCD (EVS recond)"
Note on C2: Masse vérifiée sur site Fidel Fillaud